## Sheet1
1 Layer
Trial Number | ti,exo (s) | Ti,exo (°C) | tf,exo (s) | Tfexo (°C) | Δt,exo (s) | Δt,exo (°C)
1 | 234.284 | -1.95 | 278.746 | -1.58 | 44.462 | 0.37
2 | 255.135 | -6.15 | 262.5 | -6.06 | 7.365 | 0.09
3 | - | - | - | - | - | -
4 | - | - | - | - | - | -
5 | - | - | - | - | - | -
Average | 244.7095 | -4.05 | 270.623 | -3.82 | 25.9135 | 0.23
Std. Dev, with CI = 96% | 10.4255 | 2.1 | 8.123 | 2.24 | 18.5485 | 0.14
Coeff. Var. (%) | 4.26% | 51.85% | 3.002% | 58.64% | 71.58% | 60.87%
2 Layers
Trial Number | ti,exo (s) | Ti,exo (°C) | tf,exo (s) | Tfexo (°C) | Δt,exo (s) | Δt,exo (°C)
1 | - | - | - | - | - | -
2 | 160.86 | -3.03 | 164.382 | -2.98 | 3.522 | 0.05
3 | 198.343 | -4.04 | 208.431 | -3.99 | 10.088 | 0.05
4 | - | - | - | - | - | -
5 | - | - | - | - | - | -
Average | 179.6015 | -3.535 | 186.4065 | -3.485 | 6.805 | 0.05
Std. Dev, with CI = 96% | 15.30237 | 0.4123308 | 17.98293 | 0.4123308 | 2.680558 | 0
Coeff. Var. (%) | 8.52% | 11.66% | 9.647% | 11.83% | 39.39% | 0%
4 Layers
Trial Number | ti,exo (s) | Ti,exo (°C) | tf,exo (s) | Tfexo (°C) | Δt,exo (s) | Δt,exo (°C)
1 | - | - | - | - | - | -
2 | 132.195 | -0.2 | 136.09 | 0.5 | 3.895 | 0.7
3 | 98.003 | 2.25 | 101.524 | 2.65 | 3.521 | 0.4
4 | 98.703 | 3.81 | 102.01 | 4.02 | 3.307 | 0.21
5 | - | - | - | - | - | -
Average | 109.6337 | 1.953333 | 113.208 | 2.39 | 3.574333 | 0.4366667
Std. Dev, with CI = 96% | 13.81816 | 1.429341 | 14.01336 | 1.254651 | 0.2104392 | 0.1746902
Coeff. Var. (%) | 12.6% | 73.17% | 12.38% | 52.5% | 5.888% | 40.01%
8 Layers
Trial Number | ti,exo (s) | Ti,exo (°C) | tf,exo (s) | Tfexo (°C) | Δt,exo (s) | Δt,exo (°C)
1 | 315.124 | -1.11 | 318.221 | -0.2 | 3.097 | 0.91
2 | 192.153 | 0.97 | 201.546 | 1.77 | 9.393 | 0.8
3 | 201.496 | 1.03 | 208.167 | 1.87 | 6.671 | 0.84
4 | 172.903 | 4.06 | 176.906 | 4.11 | 4.003 | 0.05
5 | 147.939 | 1.93 | 151.354 | 2.08 | 3.415 | 0.15
Average | 205.923 | 1.376 | 211.2388 | 1.926 | 5.3158 | 0.55
Std. Dev, with CI = 96% | 52.57777 | 1.526189 | 52.14324 | 1.247726 | 2.187833 | 0.3381814
Coeff. Var. (%) | 25.53% | 110.9% | 24.68% | 64.78% | 41.16% | 61.49%
16 Layers
Trial Number | ti,exo (s) | Ti,exo (°C) | tf,exo (s) | Tfexo (°C) | Δt,exo (s) | Δt,exo (°C)
1 | 547.436 | -1.59 | 561.473 | -0.04 | 14.037 | 1.55
2 | 488.979 | -1.27 | 497.946 | -0.05 | 8.967 | 1.22
3 | 463.253 | 1.82 | 469.604 | 2.44 | 6.351 | 0.62
4 | 368.097 | -0.02 | 371.298 | 0.49 | 3.201 | 0.51
5 | 352.344 | 0.98 | 366.54 | 1.81 | 14.196 | 0.83
Average | 444.0218 | -0.016 | 453.3722 | 0.93 | 9.3504 | 0.946
Std. Dev, with CI = 96% | 67.39792 | 1.184126 | 68.57123 | 0.9264088 | 3.924338 | 0.3534874
Coeff. Var. (%) | 15.18% | 7401% | 15.12% | 99.61% | 41.97% | 37.37%
nombre de no detectats!
la corba exotermica es desplaça a la dreta en l'X axis, deixant clar que existeix un delay en la detecció de la primera congelació (capa inferior) amb la congelació de tota la proveta (capa superior), j aque el sensor està posicionat a la capa superior.
posicionament del sensor no optimament en contacte!